## Sheet1
附表1：
白河县农业技术推广站白河县2024年农业生态资源保护-地膜科学使用回收项目项目采购报价表
填报单位（公章）
序号 | 品种 | 产品标准 | 规格 | 限制条件 | 单价 元/吨 | 采购数量 | 预算金额（元） | 简要技术要求、用途
1 | 加厚高强度地膜 | 《聚乙烯吹塑农用地面覆盖薄膜》GB13735-2017中I类；厚度≧0.015mm；有效覆盖使用时间≧180天；最大拉伸负荷、断裂标称应变等力学性能指标最大拉伸负荷、断裂标称应变等力学性能指标不小于初始值的50%初始值的50%； | 白色、幅宽100cm | 产品原材料中不得加入再生料以及国家明确禁止使用、不利于作物生长和有害土壤的助剂,总灰分控制在0.5%以内。 |  | ＞15.4吨 |  | 用于农作物地膜覆盖栽培
2 | 全生物降解农用地面覆盖薄膜 | 《全生物降解农用地面覆盖薄膜》(GB/T35795-2017)；厚度0.010mm；有效使用时间60-90天；产品水蒸气透过率≦400g/(㎡.24h) | 白色、幅宽100cm | 成分为具有完全降解特性的脂肪族聚酯、脂肪族-芳香族共聚酯等生物质材料,不得含有聚乙烯、聚丙烯等烯烃类原料。 |  | ≧3吨 |  | 用于农作物地膜覆盖栽培
| 合 计 | [5 empty] | 250000